## C.PRACTICAS
ARENA CANCHA DE PRÁCTICAS
INTERPRETACIÓN DE LA CURVA DE LIBERACIÓN DE AGUA SEGÚN
LAS RECOMENDACIONES DE LA USGA
| POROSIDAD | RANGO USGA | ESPESOR DE ARENA CMS
MACROPOROS | AIR-FILLED POROSITY | 15-30% | 37--60
MICROPOROS | WATER-FILLED POROSITY | 15-25% | 10--42
RECOMENDACIÓN: |  |  | 37--42 CMS
INTERPRETACIÓN DE LA CURVA DE LIBERACIÓN DE AGUA SEGÚN
LAS RECOMENDACIONES DEL LABORATORIO THOMASTURF
| POROSIDAD | RANGO THOMAS TURF | ESPESOR DE ARENA CMS
MACROPOROS | AIR-FILLED POROSITY | 10-30% | 25--60
MICROPOROS | WATER-FILLED POROSITY | 15-30% | 10--42
RECOMENDACIÓN: |  |  | 25--42 CMS
COMPARATIVA CAPA DE 15 CMS FRENTE A CAPA DE 25 CMS
PROFUNDIDAD CMS | AIR-FILLED POROSITY | WATER-FILLED POROSITY | CAPA AIRE (CMS) | CAPA AGUA (CMS)
15 | 7.55% | 23.55% | 1.1325 | 3.5325
25 | 10% | 21.1% | 2.5 | 5.275
|  |  | 120.7506 | 49.32767 | INCREMENTO PORCENTUAL
COMPARATIVA CAPA DE 15 CMS FRENTE A CAPA DE 37 CMS
PROFUNDIDAD CMS | AIR-FILLED POROSITY | WATER-FILLED POROSITY | CAPA AIRE (CMS) | CAPA AGUA (CMS)
15 | 7.55% | 23.55% | 1.1325 | 3.5325
37 | 15% | 16% | 5.55 | 5.92
|  |  | 390.0662 | 67.58669 | INCREMENTO PORCENTUAL

## CALLES
ARENA FAIRWAYS A.L.
INTERPRETACIÓN DE LA CURVA DE LIBERACIÓN DE AGUA SEGÚN
LAS RECOMENDACIONES DE LA USGA
| POROSIDAD | RANGO USGA | ESPESOR DE ARENA CMS
MACROPOROS | AIR-FILLED POROSITY | 15-30% | 24--41
MICROPOROS | WATER-FILLED POROSITY | 15-25% | 25--37
RECOMENDACIÓN: |  |  | 25--37 CMS
INTERPRETACIÓN DE LA CURVA DE LIBERACIÓN DE AGUA SEGÚN
LAS RECOMENDACIONES DEL LABORATORIO THOMASTURF
| POROSIDAD | RANGO THOMAS TURF | ESPESOR DE ARENA CMS
MACROPOROS | AIR-FILLED POROSITY | 10-30% | 10--41
MICROPOROS | WATER-FILLED POROSITY | 15-30% | 19--37
RECOMENDACIÓN: |  |  | 19--37 CMS
COMPARATIVA CAPA DE 15 CMS FRENTE A CAPA DE 19 CMS
PROFUNDIDAD CMS | AIR-FILLED POROSITY | WATER-FILLED POROSITY | CAPA AIRE (CMS) | CAPA AGUA (CMS)
15 | 10% | 31.5% | 1.5 | 4.725
19 | 11.5% | 30% | 2.185 | 5.7
|  |  | 45.66667 | 20.63492 | INCREMENTO PORCENTUAL
COMPARATIVA CAPA DE 15 CMS FRENTE A CAPA DE 25 CMS
PROFUNDIDAD CMS | AIR-FILLED POROSITY | WATER-FILLED POROSITY | CAPA AIRE (CMS) | CAPA AGUA (CMS)
15 | 10% | 31.5% | 1.5 | 4.725
25 | 16.5% | 25% | 4.125 | 6.25
|  |  | 175 | 32.27513 | INCREMENTO PORCENTUAL

## TEES
ARENA TEES R-GRH12F
INTERPRETACIÓN DE LA CURVA DE LIBERACIÓN DE AGUA SEGÚN
LAS RECOMENDACIONES DE LA USGA
| POROSIDAD | RANGO USGA | ESPESOR DE ARENA CMS
MACROPOROS | AIR-FILLED POROSITY | 15-30% | 11--21
MICROPOROS | WATER-FILLED POROSITY | 15-25% | 10--16
RECOMENDACIÓN: |  |  | 11--16 CMS
INTERPRETACIÓN DE LA CURVA DE LIBERACIÓN DE AGUA SEGÚN
LAS RECOMENDACIONES DEL LABORATORIO THOMASTURF
| POROSIDAD | RANGO THOMAS TURF | ESPESOR DE ARENA CMS
MACROPOROS | AIR-FILLED POROSITY | 10-30% | 10--21
MICROPOROS | WATER-FILLED POROSITY | 15-30% | 10--16
RECOMENDACIÓN: |  |  | 10--16 CMS
COMPARATIVA CAPA DE 20 CMS FRENTE A CAPA DE 15 CMS
PROFUNDIDAD CMS | AIR-FILLED POROSITY | WATER-FILLED POROSITY | CAPA AIRE (CMS) | CAPA AGUA (CMS)
20 | 29.5% | 8.8% | 5.9 | 1.76
15 | 21.8% | 16.5% | 3.27 | 2.475
|  |  | -44.57627 | 40.625 | INCREMENTO PORCENTUAL
COMPARATIVA CAPA DE 20 CMS FRENTE A CAPA DE 11 CMS
PROFUNDIDAD CMS | AIR-FILLED POROSITY | WATER-FILLED POROSITY | CAPA AIRE (CMS) | CAPA AGUA (CMS)
20 | 29.5% | 8.8% | 5.9 | 1.76
11 | 15% | 23.3% | 1.65 | 2.563
|  |  | -72.0339 | 45.625 | INCREMENTO PORCENTUAL